## data
繪圖功能 | 孔號 | 樣號 | 樣頂深(m) | 樣底深(m) | SPT-N | 是否有效(0,1) | 含水量試驗方法(-1,1) | 含水量樣品符合規範(0,1) | 含水量烘乾濕土+皿重(g) | 含水量烘乾乾土+皿重(g) | 含水量烘乾皿重(g) | 含水量氣乾濕土+皿重(g) | 含水量氣乾皿重(g) | 銅圈直徑(cm) | 銅圈高度(cm) | 比重試驗方法(-1,1) | 比重樣品符合規範(0,1) | 比重瓶+水+土重(g) | 比重乾土重(g) | 比重溫度(oC) | 比重瓶號 | 比重瓶體積(cm3) | 比重瓶重量(g) | 阿太堡試驗方法(-1,0,1,2,3) | 阿太堡樣品符合規範(0,1) | 第1組液限敲擊次數 | 第1組液限濕土+皿重(g) | 第1組液限乾土+皿重(g) | 第1組液限皿重(g) | 第1組塑限濕土+皿重(g) | 第1組塑限乾土+皿重(g) | 第1組塑限皿重(g) | 第2組液限敲擊次數 | 第2組液限濕土+皿重(g) | 第2組液限乾土+皿重(g) | 第2組液限皿重(g) | 第2組塑限濕土+皿重(g) | 第2組塑限乾土+皿重(g) | 第2組塑限皿重(g) | 第3組液限敲擊次數 | 第3組液限濕土+皿重(g) | 第3組液限乾土+皿重(g) | 第3組液限皿重(g) | 粒徑分析試驗方法(-1,0,1,2,4,10,200) | 粒徑分析樣品符合規範(0,1) | 是否提供篩分析土樣計算全乾土重(0,1) | 篩分析烘乾濕土+皿重(g) | 篩分析烘乾乾土+皿重(g) | 篩分析烘乾皿重(g) | 篩分析氣乾濕土+皿重(g) | 篩分析氣乾皿重(g) | 是否篩分析使用#100(0,1) | 4吋(g) | 3吋(g) | 2吋(g) | 1吋(g) | 3/4吋(g) | 3/8吋(g) | #4(g) | #10(g) | #20(g) | #40(g) | #60(g) | #100(g) | #140(g) | #200(g) | 沈降乾土重(g) | 是否以沈降氣乾土含水量計算沈降乾土重(0,1) | 沈降氣乾土重(g) | 沈降樣品氣乾土+皿重(g) | 沈降樣品乾土+皿重(g) | 沈降皿重(g) | 無比重試驗時自動給予比重方式(0,1) | 比重計試驗指定比重 | 比重計編號 | 比重計有效深度計算方式(0,1) | 比重計係數A | 比重計係數B | 比重計r1 | 比重計r2 | 比重計Hr1 | 比重計Hr2 | 比重計Cm | 比重計Vhb | 量筒編號 | 量筒截面積Ac | 比重計時間1(min) | 比重計時間2(min) | 比重計時間3(min) | 比重計時間4(min) | 比重計時間5(min) | 比重計時間6(min) | 比重計時間7(min) | 比重計時間8(min) | 比重計時間9(min) | 比重計時間10(min) | 比重計時間1讀值 | 比重計時間2讀值 | 比重計時間3讀值 | 比重計時間4讀值 | 比重計時間5讀值 | 比重計時間6讀值 | 比重計時間7讀值 | 比重計時間8讀值 | 比重計時間9讀值 | 比重計時間10讀值 | 比重計各時溫度(oC) | 是否為比重計均溫狀態(0,1) | 比重計時間1溫度(oC) | 比重計時間2溫度(oC) | 比重計時間3溫度(oC) | 比重計時間4溫度(oC) | 比重計時間5溫度(oC) | 比重計時間6溫度(oC) | 比重計時間7溫度(oC) | 比重計時間8溫度(oC) | 比重計時間9溫度(oC) | 比重計時間10溫度(oC) | 水玻璃讀值輸入方式(0,1) | 內插點1溫度(oC) | 內插點1水玻璃 | 內插點2溫度(oC) | 內插點2水玻璃 | 水玻璃讀值公式係數A | 粒徑標記 | 粒徑(mm) | 粒徑通過百分比(%) | 全乾土重(g) | 單位重(kN/m3) | 含水量(%) | 比重瓶體積(cm3) | 比重瓶重量(g) | 比重 | 孔隙比 | 飽和度(%) | 第1組液限含水量(%) | 第2組液限含水量(%) | 第3組液限含水量(%) | 第1組塑限含水量(%) | 第2組塑限含水量(%) | 液限LL | 塑指PI | 塑限PL | 3點法計算液限公式 | D60(mm) | D50(mm) | D30(mm) | D10(mm) | 均勻係數Cu | 曲率係數Cc | 礫石(%) | 砂(%) | 粉土(%) | 黏土(%) | 土壤分類USCS | 土壤分類USCS英文描述 | 土壤分類USCS中文描述 | 是否不具TAF Logo | 描述 | 備註 | 試驗者 | 試驗時間 | 錯誤訊息
| YUN_CPT01N | W2 | 2 | 2.2 | - | 1 | 1 | 1 | 325.94 | 255.25 | 28.08 |  |  |  |  | 1 | 0 | 361.97 | 40.47 | 23.7 | 275 | 249.8 | 87.29 | -1 | 1 | [18 empty] | 0 | 1 | 0 | [5 empty] | 0 | [9 empty] | 5.01 | 10.61 |  | 71.63 | 85.86 | 97.09 | 1 | 100.19 | 26.47 | 25.97 | 10.29 | 0 |  | 0 | 1 | -0.2645 | 16.295 | 1 | 1.038 | 17.41 | 7.35 | 0.00044 | 63 | 0 | 27.8 | 1 | 2 | 4 | 15 | 30 | 60 | 240 |  |  |  | 7 | 6.5 | 6 | 5.5 | 5 | 4 | 4 |  |  |  |  | 0 | 19 | 19 | 19 | 19 | 19 | 19.1 | 18.8 |  |  |  | 1 | 19.5 | 3 | 18.5 | 3 | 1.00476 | ["4吋", "3吋", "2吋", "1吋", "3/4吋", "3/8吋", "#4", "#10", "#20", "#40", "#60", "#100", "#140", "#200", "1分", "2分", "4分", "15分", "30分", "60分", "240分"] | [101.6, 76.2, 50.8, 25.4, 19.0, 9.5, 4.75, 2.0, 0.85, 0.425, 0.25, 0.15, 0.106, 0.075, 0.052, 0.037, 0.026, 0.014, 0.01, 0.007, 0.003] | [100.0, 100.0, 100.0, 100.0, 100.0, 100.0, 100.0, 100.0, 100.0, 95.0, 89.0, -1.0, 26.0, 12.0, 7.0, 6.0, 5.0, 4.0, 4.0, 2.0, 2.0] | 227.17 | - | 31.1 | 249.8 | 87.29 | 2.71 | - | - | - | - | - | - | - | - | - | - | - | 0.1684 | 0.1470 | 0.1119 | 0.0648 | 2.6 | 1.1 | 0 | 88 | 10 | 2 | SP-SM | Poorly graded sand with silt | 含粉土之級配不良砂 | * |  |  | 2
| YUN_CPT01N | W8 | 15 | * | - | 1 | 1 | 1 | 191.97 | 162.66 | 73.26 |  |  | 6.35 | 2 | 1 | 0 | 364.78 | 40.26 | 23.7 | 276 | 249.79 | 90.21 | 2 | 1 | 24 | 19.79 | 17.88 | 10.81 | 21.49 | 20.08 | 11.05 | 24 | 23.17 | 20.49 | 10.55 | 20.63 | 19.41 | 11.55 |  |  |  |  | 0 | 1 | 0 | [5 empty] | 0 | [9 empty] | 0.36 | 3.44 |  | 23.64 | 28.98 | 48.51 | 1 | 50.96 | 26.84 | 26.05 | 10.38 | 0 |  | 0 | 0 | -0.2645 | 16.295 | 1 | 1.038 | 17.41 | 7.35 | 0.00044 | 63 | 1 |  | 1 | 2 | 4 | 15 | 30 | 60 | 240 |  |  |  | 14 | 12 | 10 | 9 | 8 | 7 | 7 |  |  |  |  | 0 | 19 | 19 | 19 | 19 | 19.1 | 19.1 | 18.8 |  |  |  | 0 | 19.5 | 3 | 18.5 | 3 | 1.00476 | ["4吋", "3吋", "2吋", "1吋", "3/4吋", "3/8吋", "#4", "#10", "#20", "#40", "#60", "#100", "#140", "#200", "1分", "2分", "4分", "15分", "30分", "60分", "240分"] | [101.6, 76.2, 50.8, 25.4, 19.0, 9.5, 4.75, 2.0, 0.85, 0.425, 0.25, 0.15, 0.106, 0.075, 0.05, 0.036, 0.026, 0.013, 0.01, 0.007, 0.003] | [100.0, 100.0, 100.0, 100.0, 100.0, 100.0, 100.0, 100.0, 100.0, 99.0, 93.0, -1.0, 51.0, 40.0, 36.0, 29.0, 23.0, 20.0, 16.0, 13.0, 13.0] | 89.40 | 18.4 | 32.8 | 249.79 | 90.21 | 2.71 | 0.91 | 97.7 | 27.016 | 26.962 |  | 15.615 | 15.522 | 27 | 11 | 16 | - | 0.1274 | 0.1027 | 0.0377 | 0.0000 | - | - | 0 | 60 | 27 | 13 | SC | Clayey sand | 黏土質砂 | * |  |  | 8
| YUN_CPT01N | W9 | 18.25 | 18.45 | - | 1 | 1 | 1 | 304.74 | 249.93 | 22.85 |  |  |  |  | 1 | 0 | 360.44 | 40.64 | 23.7 | 215 | 249.7 | 85.68 | -1 | 1 | [18 empty] | 0 | 1 | 0 | [5 empty] | 0 | [10 empty] | 0.78 |  | 32.51 | 52.86 | 94.22 | 1 | 95.2 | 27.02 | 26.84 | 9.59 | 0 |  | 0 | 0 | -0.2645 | 16.295 | 1 | 1.038 | 17.41 | 7.35 | 0.00044 | 63 |  |  | 1 | 2 | 4 | 15 | 30 | 60 | 240 |  |  |  | 21 | 18 | 15 | 13 | 11 | 9 | 9 |  |  |  |  | 0 | 19 | 19 | 19 | 19.1 | 19.1 | 19.1 | 18.7 |  |  |  | 0 | 19.5 | 3 | 18.5 | 3 | 1.00476 | ["4吋", "3吋", "2吋", "1吋", "3/4吋", "3/8吋", "#4", "#10", "#20", "#40", "#60", "#100", "#140", "#200", "1分", "2分", "4分", "15分", "30分", "60分", "240分"] | [101.6, 76.2, 50.8, 25.4, 19.0, 9.5, 4.75, 2.0, 0.85, 0.425, 0.25, 0.15, 0.106, 0.075, 0.046, 0.034, 0.025, 0.013, 0.009, 0.007, 0.003] | [100.0, 100.0, 100.0, 100.0, 100.0, 100.0, 100.0, 100.0, 100.0, 100.0, 99.0, -1.0, 65.0, 44.0, 30.0, 25.0, 20.0, 17.0, 13.0, 10.0, 10.0] | 227.08 | - | 24.1 | 249.7 | 85.68 | 2.72 | - | - | - | - | - | - | - | - | - | - | - | 0.0976 | 0.0828 | 0.0460 | 0.0070 | 13.9 | 3.1 | 0 | 56 | 34 | 10 | SM | Silty sand | 粉土質砂 | * |  |  | 9
| YUN_CPT01N | W13 | 30.45 | 30.55 | - | 1 | 1 | 1 | 354.6 | 296.01 | 23.5 |  |  |  |  | 1 | 0 | 372.98 | 40.39 | 23.7 | 212 | 249.72 | 98.39 | -1 | 1 | [18 empty] | 0 | 1 | 0 | [5 empty] | 0 | [10 empty] | 2.44 |  | 34.79 | 54.3 | 96.46 | 1 | 99.81 | 27.29 | 26.71 | 9.99 | 0 |  | 0 | 0 | -0.2645 | 16.295 | 1 | 1.038 | 17.41 | 7.35 | 0.00044 | 63 |  |  | 1 | 2 | 4 | 15 | 30 | 60 | 240 |  |  |  | 19 | 16 | 15 | 13 | 10 | 9 | 9 |  |  |  |  | 0 | 19 | 19 | 19.1 | 19.1 | 19.1 | 19.1 | 18.7 |  |  |  | 0 | 19.5 | 3 | 18.5 | 3 | 1.00476 | ["4吋", "3吋", "2吋", "1吋", "3/4吋", "3/8吋", "#4", "#10", "#20", "#40", "#60", "#100", "#140", "#200", "1分", "2分", "4分", "15分", "30分", "60分", "240分"] | [101.6, 76.2, 50.8, 25.4, 19.0, 9.5, 4.75, 2.0, 0.85, 0.425, 0.25, 0.15, 0.106, 0.075, 0.047, 0.034, 0.024, 0.013, 0.009, 0.007, 0.003] | [100.0, 100.0, 100.0, 100.0, 100.0, 100.0, 100.0, 100.0, 100.0, 100.0, 97.0, -1.0, 64.0, 44.0, 26.0, 21.0, 20.0, 16.0, 11.0, 10.0, 10.0] | 272.51 | - | 21.5 | 249.72 | 98.39 | 2.72 | - | - | - | - | - | - | - | - | - | - | - | 0.0989 | 0.0832 | 0.0521 | 0.0070 | 14.1 | 3.9 | 0 | 56 | 34 | 10 | SM | Silty sand | 粉土質砂 | * |  |  | 13